## физ мех
Таблица результатов лабораторных определений физико-механических свойств грунта
Пешеходный мостовой переход через р. Гунд в г. Хорог
№ п.п. | Номер выработки | Глубина отбора, (м) |  | Мощность слоя, м | Наименование грунта | Номеринженерно-геологического элемента (ГОСТ 20522-96) | Влажность природная, (%) | Плотность, г/см3 |  |  |  | Коэффициент пористости | пористость | Полная влагоёмкость | Коэффициент водонасыщения | Модуль деформации (Мпа) | Прочность грунта на одноосное сжатиеRc (МПа) | Модуль деформации (Мпа) |  | Величина бытового давления пи полном насыщении | Относительная просадочность |  |  | Начальное просадочное давление | Угол естествен-ного откоса, сопротивление срезу в ест. состоянии |  | Группа грунта по трудности разработки (ЭСН РТ-2007-0; ЭСН РТ-2007-03)
[8 empty] | частиц грунта | грунта естественного сложения | сухого грунта | грунта во взвешенном состоянии |  |  |  |  | в естественном состоянии E |  | в естественном состоянии | в водонасыщенном состоянии |  | при бытовом давлении | при нагрузке100 КПа | при нагрузке 200 КПа |  | Угол вн. трения (°) | Сцепле-ние (КПа)
|  | ОТ | ДО
[7 empty] | W | rs | r | rd=r/(1+0.01w) | rв=(rd+n)-1 | e=rs-rd)/rd | n=(1-rd/rs) | Wп=erw/rs | Sr=Wrs/erw |  | % | E | Ew | Рn | esl |  |  | psl | fw | cw
1 | 2 | 3 | 4 | 5 | 6 | 7 | 8 | 9 | 10 | 11 | 12 | 13 | 14 | 15 | 16 | 20 | 22 | 23 | 24 | 25 | 26 | 27 | 28 | 29 | 23 | 24 | 25
1 | Скважина №1 | 0 | 4.2 | 4.2 | Насыпной грунт при размер частиц свыше 80 мм. Содержани валунов до 30%. Заполнитель мелкозернистый песок. | 1 | 17.4 | 2.68 | 2.108 | 1.795571 | 1.125582 | 0.4925617 | 0.3300109 | 0.1837917 | 0.9467241 | 130 | 0.6 | 38 | 1 | [5 empty] | 42 | 1 | 6(г)
2 | Скважина №1 | 4.2 | 7.1 | 2.9 | Галечный грунт при размер частиц свыше 80мм. Содержани валунов до 10%. Заполнитель Среднезернистый песок. | 2 | 26.9 | 2.68 | 2.03 | 1.599685 | 1.002787 | 0.67533 | 0.4031027 | 0.2519888 | 1.067508 | [9 empty] | 42 | 1 | 6(в)
3 | Скважина №1 | 7.1 | 15.6 | 8.5 | Галечный грунт при размер частиц свыше 80 мм. Содержани валунов до 30%. (линзы песка) Заполнитель крупнозернистый песок. | 1 | 19.8 | 2.68 | 2.03 | 1.694491 | 1.062218 | 0.5815961 | 0.3677273 | 0.2170135 | 0.9123858 | [9 empty] | 42 | 1 | 6(г)
4 | Скважина №2 | 0 | 4.35 | 4.35 | Среднезернистый песок (гравелистый) с содержанием гальки до 10%. | 3 | 4.2 | 2.67 | 2.1109 | 2.025816 | 1.267083 | 0.3179876 | 0.2412675 | 0.1190965 | 0.3526553 | [9 empty] | 39 | 1 | 29(в)
5 | Скважина №2 | 4.35 | 15.1 | 10.75 | Гравийно галечный грунт при размер частиц свыше 80 мм. Содержание валунов до 30%. Заполнитель среднезернистый песок. Петро-составь: разнообразный (граниты, гнейсы). | 1 | 32.6 | 2.68 | 2.1 | 1.58371 | 0.9927737 | 0.6922286 | 0.4090633 | 0.2582942 | 1.262126 | 130 | [10 empty] | 6(г)
6 | Ш-1 (левый берег) | 0 | 2 | 2 | Песок гравелистый с включением гальки до 10%. | 3 | 4.83 | 2.67 | 1.95 | 1.860155 | 1.163467 | 0.4353646 | 0.3033129 | 0.1630579 | 0.2962138 | [9 empty] | 39 | 1 | 29(в)
[19 empty] | быт | 1 | 2 | быт | 1 | 2

## сводная
Сводная таблица результатов лабораторных определений физико-механических свойств грунтов по элементам
Пешеходный мостовой переход через р. Гунд в г. Хорог
№ п.п. | Номер выработки | Глубина отбора, (м) |  | Вскрытая мощность слоя, м | Влажность природная, (%) | Плотность, г/см3 |  |  |  | Коэффициент пористости | пористость | Полная влагоёмкость | Коэффициент водонасыщения | Модуль деформации (Мпа) |  | Угол естествен-ного откоса, сопротивление срезу в ест. состоянии |  | Предельная прочность на сжатие (Mpa) |  | Коэффициент размягчения | Расчетное сопротивление грунтов оснований (Rо), МКС ЧТ 50-01-2007 Основания и фундаменты зданий и сооружений, Таблица 5.1 | Группа грунта по трудности разработки (ЭСН РТ-2007-0; ЭСН РТ-2007-03)
[6 empty] | частиц грунта | грунта естественного сложения | сухого грунта | грунта во взвешенном состоянии |  |  |  |  | в естественном состоянии | в водонасыщенном состоянии | Угол вн. трения (°) | Сцепле-ние (КПа) | в естественном состоянии | в водонасыщенном состоянии
[5 empty] | W | rs | r | rd=r/(1+0.01w) | rв=(rd+n)-1 | e=rs-rd)/rd | n=(1-rd/rs) | Wп=erw/rs | Sr=Wrs/erw | E | Ew | fw | cw | Rс | Rв | h
1 | 2 | 3 | 4 | 5 | 6 | 7 | 8 | 9 | 10 | 11 | 12 | 13 | 14 | 15 | 16 | 17 | 18 | 21 | 22 | 23 | 19 | 20
Инженерно-геологический элемент №1
Галечника хорошо окатаны, заполнителем служит песок среднозернистый ,На забое глыба 2000х2000мм.'Галечник по петрографический состав-метаморфические и магматические породы (граниты, гнейсы), Содержание валунов до 30%.
1 | Скважина №1 | 0 | 4.2 | 4.2 | 17.4 | 2.68 | 2.108 | 1.795571 | 1.125582 | 0.4925617 | 0.3300109 | 0.1837917 | 0.9467241 | 130 |  | 42 | 1 | 6(д) |  |  | 0.6 | 6(г) Э, Б, Р-4 | 1.5 | 1.44 | Насыпные галечники, заполнитель песок | 2 | 6.423077 | 2.172863 | 22.59315
2 | Скважина №1 | 7.1 | 15.6 | 8.5 | 19.8 | 2.68 | 2.03 | 1.694491 | 1.062218 | 0.5815961 | 0.3677273 | 0.2170135 | 0.9123858 |  |  | 42 | 1 | 6(в) |  |  |  | 6(г) Э, Б, Р-4 | 0.5 | 0.33 | Насыпные галечники, заполнитель песок | 2 | 6.795455 | 2.225284 | 43.4010625
2 | Скважина №2 | 4.35 | 15.1 | 10.75 | 32.6 | 2.68 | 2.1 | 1.58371 | 0.9927737 | 0.6922286 | 0.4090633 | 0.2582942 | 1.262126 | 130 |  |  |  | 18(б) |  |  |  | 6(г) Э, Б, Р-4
Максимальное значение |  |  |  | 10.75 | 32.6 | 2.68 | 2.108 | 1.795571 | 1.125582 | 0.6922286 | 0.4090633 | 0.2582942 | 1.262126 | 130 |  | 42 | 1 | 0 | 0 | 0
Минимальное значение |  |  |  | 4.2 | 17.4 | 2.68 | 2.03 | 1.58371 | 0.9927737 | 0.4925617 | 0.3300109 | 0.1837917 | 0.9123858 | 130 |  | 42 | 1 | 0 | 0 | 0 | 0.6
Нормативное значение |  |  |  | 7.816667 | 23.26667 | 2.68 | 2.079333 | 1.691257 | 1.060191 | 0.5887954 | 0.3689338 | 0.2196998 | 1.040412 | 130 | 50 | 42 | 1 |  |  |  | 0.6
Расчетное значение при односторонней доверительной вероятности a=0,85 | [6 empty] | 2.079333 | [8 empty] | 38.18182 | 0.8
Расчетное значение при односторонней доверительной вероятности a=0,95 | [6 empty] | 2.079333 | [8 empty] | 36.52174 | 0.6666667
Инженерно-геологический элемент №2
Галечник по петрографическому составу состоит из метаморфических и магматических пород, зерна галечника хорошо окатаны, заполнителем служит песок средний. На забое глыба 500х300мм Содержание валунов до 10%
1 | Скважина №1 | 0 | 7.1 | 7.1 | 3.79 | 2.69 | 2.25 | 2.167839 | 1.361951 | 0.2408671 | 0.1941119 | 0.08954168 | 0.4232666 |  |  | 40 | 1 |  |  |  |  | 6(в) Э-3, Б-3, Р-3 | 2.24 | Суглинок легкий пылеватый твердой консистенции | 3 | 1.7230025 | 1.7230025 | 7.96570235
Максимальное значение |  |  |  | 7.1 | 3.79 | 2.69 | 2.25 | 2.167839 | 1.361951 | 0.2408671 | 0.1941119 | 0.08954168 | 0.4232666 |  |  | 40 | 1
Минимальное значение |  |  |  | 7.1 | 3.79 | 2.69 | 2.25 | 2.167839 | 1.361951 | 0.2408671 | 0.1941119 | 0.08954168 | 0.4232666 |  |  | 36.52174 | 1
Нормативное значение |  |  |  | 7.1 | 3.79 | 2.69 | 2.25 | 2.167839 | 1.361951 | 0.2408671 | 0.1941119 | 0.08954168 | 0.4232666 |  | 50 | 40 | 1 |  |  |  | 0.4
Расчетное значение при односторонней доверительной вероятности a=0,85 | [6 empty] | 2.25 | [8 empty] | 36.36364 | 0.8
Расчетное значение при односторонней доверительной вероятности a=0,95 | [6 empty] | 2.25 | [8 empty] | 34.78261 | 0.6666667
Инженерно-геологический элемент №3
Песок гравелистый с включением гальки до 10%
4 | Скважина №2 | 0 | 4.35 | 4.35 | 4.2 | 2.67 | 2.1109 | 2.025816 | 1.267083 | 0.3179876 | 0.2412675 | 0.1190965 | 0.3526553 |  |  | 39 | 1 |  |  |  |  | 29(б) Э-2, Б-3, Р-2 | 2.24 | Суглинок легкий пылеватый твердой консистенции | 3 | 1.7230025 | 1.7230025 | 7.96570235
6 | Ш-1 (левый берег) | 0 | 2 | 2 | 4.83 | 2.67 | 1.95 | 1.860155 | 1.163467 | 0.4353646 | 0.3033129 | 0.1630579 | 0.2962138 |  |  | 39 | 1 |  |  |  |  | 29(б) Э-2, Б-3, Р-2 | 1.2 | Суглинок легкий пылеватый твердой консистенции | 3 | 16.26464 | 1.736279 | 10.08156
Максимальное значение |  |  |  | 4.35 | 4.83 | 2.67 | 2.1109 | 2.025816 | 1.267083 | 0.4353646 | 0.3033129 | 0.1630579 | 0.3526553 |  |  | 39 | 1
Минимальное значение |  |  |  | 2 | 4.2 | 2.67 | 1.95 | 1.860155 | 1.163467 | 0.3179876 | 0.2412675 | 0.1190965 | 0.2962138 |  |  | 39 | 1
Нормативное значение |  |  |  | 3.175 | 4.515 | 2.67 | 2.03045 | 1.942985 | 1.215275 | 0.3766761 | 0.2722902 | 0.1410772 | 0.3244345 | 40 | 40 | 39 | 1 |  |  |  | 0.3
Расчетное значение при односторонней доверительной вероятности a=0,85 | [6 empty] | 2.03045 | [8 empty] | 35.45455 | 0.8
Расчетное значение при односторонней доверительной вероятности a=0,95 | [6 empty] | 2.03045 | [8 empty] | 33.91304 | 0.6666667

## грансостава
Таблица гранулометрического состава грунтов
Пешеходный мостовой переход через р.Гунд г. Хорог
Номер пробы: | Шурф No: | Глубина отбора (м) | Тип сооружения: Пешеходный мостовой переход.
|  |  | ГОСТ 25607-2009 | [12 empty] | Классификация грунтов СНиП 25100-2011 табл Б.9
|  |  | 200 | 70 | 70,0-40,0 | 40,0-20,0 | 20,0-10,0 | 10,0-5,0 | 5,0-2,5 | 2,5-1,25 | 1,25-0,63 | 0,63-0,315 | 0,315-0,14 | 0.075 | дно
|  |  | валуны (глыбы) | галечник (щебень) |  |  |  | гравий (дресва) |  | песок |  |  |  |  | пыль
Остатки (процентное содержание)
1 | Скв-1 проба отобрана в русле реки | 1 | 35.79155 | 43.69432 | 49.10283 | 70.02418 | 77.69152 | 82.49555 | 88.19038 | 90.89463 | 93.98702 | 97.26393 | 98.65742 | 99.42097 | 100 | галечник
2 | Скв-1 проба отобрана в русле реки | 1 | 33.01561 | 38.2435 | 57.12383 | 83.33403 | 89.46098 | 91.88345 | 93.62747 | 95.48387 | 96.84079 | 98.0437 | 99.50468 | 99.91259 | 100 | галечник
3 | Шурф-1 отобрана рядом с скважиной-2 | 2 | 0 | 0 | 0 | 0 | 0 | 0 | 0 | 0 | 0.1203852 | 0.8226324 | 25.04013 | 72.47191 | 100 | песок гравелистый
4 | Скв-2 проба отобрана внизу из русла реки | 1 | 4.223514 | 5.70649 | 12.88409 | 35.89987 | 53.76676 | 66.28307 | 75.08601 | 77.56555 | 82.07379 | 87.40064 | 97.69842 | 98.89667 | 100 | галечник
Проходы (процентное содержание)
1 | Скв-1 проба отобрана в русле реки | 1 | 64.20845 | 56.30568 | 50.89717 | 29.97582 | 22.30848 | 17.50445 | 11.80962 | 9.10537 | 6.01298 | 2.736065 | 1.342581 | 0.5790277 | 0
2 | Скв-1 проба отобрана в русле реки | 1 | 66.98439 | 61.7565 | 42.87617 | 16.66597 | 10.53902 | 8.116545 | 6.372529 | 4.516129 | 3.159209 | 1.956296 | 0.4953174 | 0.08740895 | 0
3 | Шурф-1отобрана рядом с скважиной-2 | 2 | 100 | 100 | 100 | 100 | 100 | 100 | 100 | 100 | 99.87961 | 99.17737 | 74.95987 | 27.52809 | 0
4 | Скв-2 проба отобрана внизу из русла реки | 1 | 95.77649 | 94.29351 | 87.11591 | 64.10013 | 46.23324 | 33.71693 | 24.91399 | 22.43445 | 17.92621 | 12.59936 | 2.301578 | 1.103334 | 0
частные остатки на ситах (процентное содержание)
1 | Скв-1 проба отобрана в русле реки | 1 | 35.79155 | 7.902774 | 5.408501 | 20.92135 | 7.667345 | 4.804021 | 5.694833 | 2.70425 | 3.09239 | 3.276915 | 1.393484 | 0.7635531 | 0.5790277 | 100
2 | Скв-2 проба отобрана в русле реки | 1 | 66.98439 | 61.7565 | 42.87617 | 16.66597 | 10.53902 | 8.116545 | 6.372529 | 4.516129 | 3.159209 | 1.956296 | 0.4953174 | 0.08740895 | 0 | 100
3 | Шурф-1 отобрана рядом с скважиной-2 | 2 | 0 | 0 | 0 | 0 | 0 | 0 | 0 | 0 | 0.1203852 | 0.7022472 | 24.2175 | 47.43178 | 27.52809 | 100
4 | Скв-2 проба отобрана внизу из русла реки | 1 | 4.223514 | 1.482975 | 7.177601 | 23.01578 | 17.86689 | 12.51631 | 8.802942 | 2.479535 | 4.508245 | 5.326848 | 10.29778 | 1.198244 | 1.103334 | 100

## химия
Пешеходный мостовой переход через р.Гунд г. Хорог
Таблицы химического состава и агрессивности грунтовых вод к бетонам и арматуре железобетонных конструкций
Таблица химического состава воды
Проба № |  | Глубина м | Процентное содержание грамм на 1литр | [6 empty] | мг/^Эквивалент
|  |  | Сухой остаток | HCO3 | Ca | Mg | Cl | SO4 | Na+K | HCO3 | Ca | Mg | Cl | SO4 | Na+K
Русло реки левый берег |  | 0.3 | 0.6259316 | 0.1464 | 0.01002 | 0.0063 | 0.071 | 0.212332464 | 0.1798791 | 2.4 | 0.5 | 0.5 | 2 | 4.42083 | 7.82083
Русло реки правый берег |  | 0.3 | 0.6446626 | 0.1708 | 0.012024 | 0.0063 | 0.071 | 0.202478328 | 0.1820603 | 2.8 | 0.6 | 0.5 | 2 | 4.215664 | 7.915664
Скв-1 |  | 5.3 | 0.7416221 | 0.0732 | 0.008016 | 0.01512 | 0.142 | 0.2843298 | 0.2189563 | 1.2 | 0.4 | 1.2 | 4 | 5.919838 | 9.519838
Скв-2 |  | 7.8 | 0.7030197 | 0.122 | 0.012024 | 0.00756 | 0.1065 | 0.248525124 | 0.2064106 | 2 | 0.6 | 0.6 | 3 | 5.174373 | 8.974373
Степень агрессивного воздействия воды на бетонные конструкции
Среда: при периодическом смачивании | [9 empty] | HCO3 | =от 3,0 до 6,0мг-экв/л |  |  | СНиП 2.03.11-85, таблица 6
№ выработки | Глубина отбора | На портландцементе | [5 empty] | На портландцемент с добаками и шлакопортландцементе | [5 empty] | На сульфатостойком цементе
Марка бетона по водонепроницаемости |  | W4 | [5 empty] | W4 | [5 empty] | W4
Лимит мг в 1 литре HCO3 до 3,0 |  | свыше 250 до 500 (слабо…) |  | свыше 500 до1000 (средне…) |  | свыше 1000 (сильно...) |  | свыше 1500 до 3000 (слабо…) |  | свыше 3000 до 4000 (средне…) |  | свыше 4000 (сильно…) |  | свыше 3000 до 6000 (слабо…) |  | свыше 6000 до 8000 (средне…) | свыше 8000 (сильно…)
|  | 250 |  | 500 |  | 1000 |  | 1500 |  | 3000 |  | 4000 |  | 3000 |  | 6000 | 8000
Лимит мг в 1 литре HCO3 до 6,0 |  | Св. 500 до 1000 |  | Св. 1000 до 1200 |  | Св. 1200 |  | Св. 3000 до 4000 |  | Св. 4000 до 5000 |  | Св. 5000 |  | Св.6000 до 8000 |  | Св.8000 до 12000 | Св. 12 000
|  | 500 |  | 1000 |  | 1200 |  | 3000 |  | 4000 |  | 5000 |  | 6000 |  | 8000 | 12000
Лимит свыше мг в 1 литре HCO3 более 6,0 |  | Св.1000 до 1200 |  | Св.1200 до 1500 |  | Св. 1500 |  | Св.4000 до 5000 |  | Св.5000 до 6000 |  | Св. 6000 |  | Св.8000 до 12000 |  | Св.12000 до 15000 | Св. 15 000
|  | 1000 |  | 1200 |  | 1500 |  | 4000 |  | 5000 |  | 6000 |  | 8000 |  | 12000 | 15000
Русло реки левый берег | 0.3 | не агрессивная | [5 empty] | не агрессивные | [5 empty] | не агрессивные
Русло реки правый берег | 0.3 | не агрессивная | [5 empty] | не агрессивные | [5 empty] | не агрессивные
Скв-1 | 5.3 | слабоагрессивные | [5 empty] | не агрессивные | [5 empty] | не агрессивные
Скв-2 | 7.8 | не агрессивная | [5 empty] | не агрессивные | [5 empty] | не агрессивные
Марка бетона по водонепроницаемости |  | W6 | [5 empty] | W6 | [5 empty] | W6
Лимит мг в 1 литре |  | свыше 325 до 650 |  | свыше 650 до 1300 |  | свыше 1300 |  | свыше 1950 до 3900 |  | свыше 3900 до 5200 |  | свыше 5200 |  | свыше 3900 до 7800 |  | свыше 7800 до 10400 | свыше 10400
|  | 325 |  | 650 |  | 1300 |  | 1950 |  | 3900 |  | 5200 |  | 3900 |  | 7800 | 10400
Лимит свыше мг в 1 литре HCO3 до 6,0 |  | свыше 650 до 1300 |  | свыше1300 до 15600 |  | свыше 1560 |  | свыше 3900 до 5200 |  | свыше 5200 до 6500 |  | свыше 6500 |  | свыше 7800 до 10400 |  | свыше 10400 до 15600 | свыше 15600
|  | 650 |  | 1300 |  | 1560 |  | 3900 |  | 5200 |  | 6500 |  | 7800 |  | 10400 | 15600
Лимит свыше мг в 1 литре HCO3более 6,0 |  | свыше 850 до 1700 |  | свыше 1700 до 2040 |  | свыше 2040 |  | свыше 5100 до 6800 |  | свыше 6800 до 8500 |  | свыше 8500 |  | свыше 10200 до 13600 |  | свыше 13600 до 20400 | свыше 20400
|  | 1300 |  | 1560 |  | 1950 |  | 5200 |  | 6500 |  | 7800 |  | 10400 |  | 15600 | 19500
Русло реки левый берег | 0.3 | не агрессивная | [5 empty] | не агрессивные | [5 empty] | не агрессивные
Русло реки правый берег | 0.3 | не агрессивная | [5 empty] | не агрессивные | [5 empty] | не агрессивные
Скв-1 | 5.3 | не агрессивная | [5 empty] | не агрессивные | [5 empty] | не агрессивные
Скв-2 | 7.8 | не агрессивная | [5 empty] | не агрессивные | [5 empty] | не агрессивные
Марка бетона по водонепроницаемости |  | W8 | [5 empty] | W8 | [5 empty] | W8
Лимит свыше мг в 1 литре HCO3 до 3,0 |  | свыше 425до 850 |  | свыше 850 до 1700 |  | свыше 1700 |  | свыше 2500 до 5100 |  | свыше 5100 до 6800 |  | свыше 6800 |  | свыше 5100 до 10200 |  | свыше 10200 до 13600 | свыше 13600
|  | 425 |  | 850 |  | 1700 |  | 2550 |  | 5100 |  | 6800 |  | 5100 |  | 10200 | 13600
Лимит свыше мг в 1 литре HCO3 до 6,0 |  | свыше 850 до 1700 |  | свыше 1700 до 2040 |  | свыше 2040 до 5100 |  | свыше 5100 до 6800 |  | свыше 6800 до 8500 |  | свыше 8500 |  | свыше 10200 до 13600 |  | свыше 13600 до 20400 | свыше 20400
|  | 850 |  | 1700 |  | 2040 |  | 5100 |  | 6800 |  | 8500 |  | 10200 |  | 13600 | 20400
Лимит свыше мг в 1 литре HCO3более 6,0 |  | свыше 1700 до 2040 |  | свыше 2400 до 2550 |  | свыше 2550 |  | свыше 6800 до 8500 |  | свыше 8500 до 10200 |  | свыше10200 |  | свыше 13600 до 20400 |  | свыше 20400 до 25500 | свыше 25500
|  | 1700 |  | 2040 |  | 2550 |  | 6800 |  | 8500 |  | 10200 |  | 13600 |  | 20400 | 25500
Русло реки левый берег | 0.3 | не агрессивные | [5 empty] | не агрессивные | [5 empty] | не агрессивные
Русло реки правый берег | 0.3 | не агрессивные | [5 empty] | не агрессивные | [5 empty] | не агрессивные
Скв-1 | 5.3 | не агрессивные | [5 empty] | не агрессивные | [5 empty] | не агрессивные
Скв-2 | 7.8 | не агрессивные | [5 empty] | не агрессивные | [5 empty] | не агрессивные
Степень агрессивного воздействия воды на арматуру железобетонных конструкций
№ выра-ботки | Глубина отбора | Содержание Cl- (мг/л) для бетонов на портландцементе, шлакопортландцементе и сульфатостойких цементах | [5 empty] | Степень агрессивного воздействия воды на арматуру ж/бетонных конструкций
Лимит мг на 1литр | [7 empty] | до 500 (слабо…) |  | Св 500 до 5000 (средне…) |  | Св 5000 (сильно…)
[8 empty] | 500 |  | 500 |  | 5000
Русло реки левый берег | 0.3 | 124.083116 | [5 empty] | слабоагрессивные
Русло реки правый берег | 0.3 | 121.619582 | [5 empty] | слабоагрессивные
Скв-1 | 5.3 | 213.08245 | [5 empty] | слабоагрессивные
Скв-2 | 7.8 | 168.631281 | [5 empty] | слабоагрессивные
Грунтовые воды обладают слабой сульфатной агрессивностью к бетону марки W4 и W6, слабой сульфатной агрессивностью к бетонам марки W8 на портландцементе и не агрессивные ко всем остальным маркам бетона на любых марках цемента. К арматуре железобетонных конструкций грунтовые воды слабоагрессивные
Таблицы химического состава и агрессивности грунтовых вод к бетонам и арматуре железобетонных конструкций
Исполнитель: | [5 empty] | Федорова Т |  | 2019-01-29
Государственное унитарное предприятие "Институт проектирования транспортных сооружений"
Объект: "Себзор"

## скважины
ЖУРНАЛ СКВАЖИН И ШУРФОВ
Пешеходный мостовой переход через р Гунд г Хорог
Скважина-1
| Отметка устья: см. топоплан |  |  |  |  | Дата проходки |  | 2023-06-22
Масштаб условный
| Местоположение: |  |  | ПК | Н-2077.98 правый берег
| Литологический разрез | Глубина залегания слоя,м |  | Мощность слоя, м | Уровень подземных вод, м | Описание грунта | Номер ИГЭ | Категория грунтов по трудности разработки ЭСН РТ-2007-01
|  | от | до
|  | 0 | 4.2 | 4.2 |  | Насыпной грунт при размер частиц свыше 80мм. Содержани валунов до 30%. Заполнитель мелкозернистый песок. | 6(г) | 6(г) Э, Б, Р-4 | 57.6
|  | 4.2 | 7.1 | 2.9 |  | Галечный грунт при размер частиц свыше 80мм. Содержани валунов до 10%. Заполнитель Среднезернистый песок. | 6(в) | 6(в) Э-3, Б-3, Р-3
Скв-1 |  | 7.1 | 15.6 | 8.5 | 5.3 | Галечный грунт при размер частиц свыше 80мм. Содержани валунов до 30%. (линзы песка) Заполнитель крупнозернистый песок. | 6(г) | 6(г) Э, Б, Р-4
Скважина-2
| Отметка устья: см. топоплан |  |  |  |  | Дата проходки |  | 2023-06-28
Масштаб условный
| Местоположение: |  |  | Аб.отм | Н-2080.62 левый борт
| Литологический разрез | Глубина залегания слоя,м |  | Мощность слоя, м | Уровень подземных вод, м | Описание грунта | Номер ИГЭ | Категория грунтов по трудности разработки ЭСН РТ-2007-01
|  | от | до
|  | 0 | 4.35 | 4.35 |  | Среднезернистый песок (гравелистый) с содержанием гальки до 10% |  | 29(б) Э-2, Б-3, Р-2
Скв-2 |  | 4.35 | 15.1 | 10.75 | 7.8 | Гравийно галечный грунт при размер частиц свыше 80мм. Содержани валунов и до 30%. Заполнитель Среднезернистый песок. Петросоставь: разнообразный (граниты, гнейсы). |  | 6(г) Э, Б, Р-4
Шурф 1
| Отметка устья: см. топоплан |  |  |  |  | Дата проходки |  | 2023-07-03
Масштаб условный
| Местоположение: |  |  | Аб.отм | Н-2080.62 левый борт
| Литологический разрез | Глубина залегания слоя,м |  | Мощность слоя, м | Уровень подземных вод, м | Описание грунта | Номер ИГЭ | Категория грунтов по трудности разработки ЭСН РТ-2007-01
|  | от | до
|  | 0 | 4.35 | 4.35 |  | Среднезернистый песок (гравелистый) с содержанием гальки до 10% |  | 29(б) Э-2, Б-3, Р-2
| Проходчики: | Рахматов Т , Рахматов Х
| Геолог: | Варкаев М
| Примечание: | Коэффициенты безопасности по грунту для крупнообломочных грунтов приняты по ГОСТ 20522-2012